## Sheet1
Code | Stad | Adres | Straatnaam | Postcode | Reden Meting | Testdatum | Notitie meting | Jaar van constructie | Type/Leverancier | Leeftijd | Voeg_breedte | Voeg_afstandhouders | Voeg_materiaal | Voeg_conditie | Straatlaag_materiaal | Straatlaag_dikte | Fundering_materiaal | Fundering_dikte | Ondergrond_materiaal | Maaiveldhoogte in m tov NAP | verkanting | kolken | Fysisch proces systeem | 2e fysisch proces systeem | Testdatum | Tijd op de dag | Handmeting eerder gerapporteerd (mm/uur) | Diverdata eerder gerapporteerd (mm/uu) | Verschil infiltratiesnelheid (%) | Handmeting onverzadigd (mm/uur) | Handmeting verzadigd I (mm/uur) | Handmeting verzadigd II (mm/uur) | Divermeting onverzadigd (mm/uur) | Divermeting verzadigd I (mm/uur) | 47.08% | Divermeting verzadigd II (mm/uur) | Divermeting verzadigd III (mm/uur) | Meting onverzadigd (onverzadigde conditie) | Meting verzadigd (meest extreme verzadigingsconditie) | Gefactoriseerde infiltratiesnelheid onverzadigd (onverzadigde condities) | Gefactoriseerde infiltratiesnelheid verzadigd (meest extreme verzadigingscondities) | Bomen | Boom over weg ratio | struiken | bladeren | conditie straatwerk | Losse stenen | Spoorvorming? | Plaatvorming straatlaag | Wijktypologie | Verkeersintensiteit | Parkeerintensiteit | Parkeerwijze | Regulier_onderhoud | Gereinigd als onderdeel proef? | Verbetering infiltratiecapaciteit door reiniging onder onverzadigde condities (+/-%) | Verbetering infiltratiecapaciteit door reiniging onder verzadigde condities (+/-%) | Reinigingsmethode | Tester(s) | Source/climatescan link
H-GP | Huizen | Groen van Prinstererlaan | Groen van Prinstererlaan | 1272 GB |  | 2019-03-25 |  | 2011 | Waterpasserend (Morssinkhof Uni-Priora Aqua) | 8 | 0 - 8 mm | Ja | Brekerzand 0-2 | slecht | Bestone split 2-6 | 4 - 6 cm | Mengranulaat 4-31,5 | 25 cm | Zand | 8.9 | hol profiel |  | 2 |  | 2019-03-25 | Afternoon |  | 367.95675 | - |  |  |  | 357.624 | 168.3639 | 47.08% |  |  | 357.624 | 0.4707847 |  |  | groot | 5% | veel | geen | goed | geen | nee | nee | Naoorlogse tuinstad laagbouw | laag | laag | weg |  | nee |  |  | n.a. | Hogeschool van Amsterdam