## Sheet1
Code | Stad | Adres | Straatnaam | Postcode | Reden Meting | Testdatum | Notitie meting | Jaar van constructie | Type/Leverancier | Leeftijd | Voeg_breedte | Voeg_afstandhouders | Voeg_materiaal | Voeg_conditie | Straatlaag_materiaal | Straatlaag_dikte | Fundering_materiaal | Fundering_dikte | Ondergrond_materiaal | Maaiveldhoogte in m tov NAP | verkanting | kolken | Fysisch proces systeem | 2e fysisch proces systeem | Testdatum | Tijd op de dag | Handmeting eerder gerapporteerd (mm/uur) | Diverdata eerder gerapporteerd (mm/uu) | Verschil infiltratiesnelheid (%) | Handmeting onverzadigd (mm/uur) | Handmeting verzadigd I (mm/uur) | Handmeting verzadigd II (mm/uur) | Divermeting onverzadigd (mm/uur) | Divermeting verzadigd I (mm/uur) | #DIV/0! | Divermeting verzadigd II (mm/uur) | Divermeting verzadigd III (mm/uur) | Meting onverzadigd (onverzadigde conditie) | Meting verzadigd (meest extreme verzadigingsconditie) | Gefactoriseerde infiltratiesnelheid onverzadigd (onverzadigde condities) | Gefactoriseerde infiltratiesnelheid verzadigd (meest extreme verzadigingscondities) | Bomen | Boom over weg ratio | struiken | bladeren | conditie straatwerk | Losse stenen | Spoorvorming? | Plaatvorming straatlaag | Wijktypologie | Verkeersintensiteit | Parkeerintensiteit | Parkeerwijze | Regulier_onderhoud | Gereinigd als onderdeel proef? | Verbetering infiltratiecapaciteit door reiniging onder onverzadigde condities (+/-%) | Verbetering infiltratiecapaciteit door reiniging onder verzadigde condities (+/-%) | Reinigingsmethode | Tester(s) | Source/climatescan link
A-DLb2 | Almere | David Livingstonestraat, Almere | David Livingstonestraat - Onderhoud | 1363 LC |  | 2019-05-29 |  | 2010 | Waterpasserend (Impermeable Concrete PCIP) | 9 | [8 empty] | Klei | -2.8 | eenzijdig verkant |  | 2 |  | 2019-05-29 | Afternoon |  | 174.9409 |  |  |  |  | 2367.525 |  |  |  |  | 2367.525 |  |  |  | klein | 0% | geen | geen | goed | geen | ja | nee | Sub-urbane uitbreiding | laag | laag | vakken |  | ja | 1625.775 |  | onbekend | Hogeschool van Amsterdam
A-DLb1 | Almere | David Livingstonestraat, Almere | David Livingstonestraat | 1363 LC |  | 2019-05-29 |  | 2010 | Waterpasserend (Impermeable Concrete PCIP) | 9 | [8 empty] | Klei | -2.8 | eenzijdig verkant |  | 2 |  | 2019-05-29 | Afternoon |  | 137.4096 |  |  |  |  | 137.1862 |  |  |  |  | 137.1862 |  |  |  | klein | 0% | geen | geen | goed | geen | ja | nee | Sub-urbane uitbreiding | laag | laag | vakken |  | nee |  |  | n.a. | Hogeschool van Amsterdam