## Sheet1
Code | Stad | Adres | Straatnaam | Postcode | Reden Meting | Testdatum | Notitie meting | Jaar van constructie | Type/Leverancier | Leeftijd | Voeg_breedte | Voeg_afstandhouders | Voeg_materiaal | Voeg_conditie | Straatlaag_materiaal | Straatlaag_dikte | Fundering_materiaal | Fundering_dikte | Ondergrond_materiaal | Maaiveldhoogte in m tov NAP | verkanting | kolken | Fysisch proces systeem | 2e fysisch proces systeem | Testdatum | Tijd op de dag | Handmeting eerder gerapporteerd (mm/uur) | Diverdata eerder gerapporteerd (mm/uu) | Verschil infiltratiesnelheid (%) | Handmeting onverzadigd (mm/uur) | Handmeting verzadigd I (mm/uur) | Handmeting verzadigd II (mm/uur) | Divermeting onverzadigd (mm/uur) | Divermeting verzadigd I (mm/uur) | 64.77% | Divermeting verzadigd II (mm/uur) | Divermeting verzadigd III (mm/uur) | Meting onverzadigd (onverzadigde conditie) | Meting verzadigd (meest extreme verzadigingsconditie) | Gefactoriseerde infiltratiesnelheid onverzadigd (onverzadigde condities) | Gefactoriseerde infiltratiesnelheid verzadigd (meest extreme verzadigingscondities) | Bomen | Boom over weg ratio | struiken | bladeren | conditie straatwerk | Losse stenen | Spoorvorming? | Plaatvorming straatlaag | Wijktypologie | Verkeersintensiteit | Parkeerintensiteit | Parkeerwijze | Regulier_onderhoud | Gereinigd als onderdeel proef? | Verbetering infiltratiecapaciteit door reiniging onder onverzadigde condities (+/-%) | Verbetering infiltratiecapaciteit door reiniging onder verzadigde condities (+/-%) | Reinigingsmethode | Tester(s) | Source/climatescan link
A-DHa | Amersfoort | De Hoevens 38, Amersfoort | De Hoevens 38 | 3829 GP | Minor 2019 | 2019-11-25 |  | 2010-11-25 | Waterpasserend (Aquaflow) | 9 | 5-8 mm | geen | gebroken hardsteen 1/3 | goed | gebroken hardsteen 2/6 | 7 cm | gebroken hardsteen 8/32 | 25 cm | Zand | 5.9 | eenzijdig verkant | nee | 2 | 7 | 2019-11-25 | ochtend |  |  |  | 1200 | 1200 | 800 | 1445.266 | 1118.298 | 77.38% | 950.8409 |  | 1445.266 | 0.773766 |  |  | klein | 5% | weinig | weinig | goed | nee | nee | nee | Sub-urbane uitbreiding | gemiddeld | laag | vakken | straatvegen | ja | 136.9634 | 21.51369 | ZOAB-reiniger | Hogeschool van Amsterdam
A-DHb1 | Amersfoort | De Hoevens 38, Amersfoort | De Hoevens 38 | 3829 GP | Minor 2019 | 2019-11-25 |  | 2010-11-25 | Waterpasserend (Aquaflow) | 9 | 5-8 mm | geen | gebroken hardsteen 1/3 | goed | gebroken hardsteen 2/6 | 7 cm | gebroken hardsteen 8/32 | 25 cm | Zand | 5.9 | eenzijdig verkant | nee | 2 | 7 | 2019-11-25 | ochtend |  |  |  | 280 | 280 |  | 609.9111 | 388.3748 | 63.68% |  |  | 609.9111 | 0.6367727 |  |  | klein | 5% | weinig | weinig | goed | nee | nee | nee | Sub-urbane uitbreiding | gemiddeld | laag | vakken | straatvegen | nee |  |  | n.a. | Hogeschool van Amsterdam
A-DHb2 | Amersfoort | De Hoevens 38, Amersfoort | De Hoevens 38 | 3829 GP | Minor 2019 | 2019-11-28 |  | 2010-11-28 | Waterpasserend (Aquaflow) | 9 | 5-8 mm | geen | gebroken hardsteen 1/3 | goed | gebroken hardsteen 2/6 | 7 cm | gebroken hardsteen 8/32 | 25 cm | Zand | 5.9 | eenzijdig verkant | nee | 2 | 7 | 2019-11-28 | middag |  |  |  | 360 | 180 |  | 425.6842 | 226.7146 | 53.26% |  |  | 425.6842 | 0.5325888 |  |  | klein | 5% | weinig | weinig | goed | nee | nee | nee | Sub-urbane uitbreiding | gemiddeld | laag | vakken | straatvegen | ja | -30.20553 | -16.36124 | hogedruk lucht (v/d Vleut) | Hogeschool van Amsterdam